## Eniglas GEG
Leveringsprogramma
Eniglas GEG - Acrylaat gegoten
[19 empty] | Website: | www.enista.com
[19 empty] | Telefoon: | +31 (0)314 67 40 50
Eniglas gegoten is een Acrylaatplaat (PMMA) die wordt geproduceerd door middel van het gietproces.
Tijdens het gietproces wordt vloeibare grondstof, het monomeer, tussen 2 glasplaten gegoten. Het oppervlak van de glasplaten
bepaalt of de Acrylaatplaat een glad, gematteerd of gestructureerd oppervlak krijgt. Na het gieten wordt het geheel
in een oven verwarmd zodat het monomeer uithard. Hierna worden de glasplaten verwijderd en worden de platen aan beide zijden
voorzien van Polyetheen beschermfolie.
Enkele eigenschappen van Eniglas Acrylaat gegoten
· Nagenoeg spanningsvrij | [10 empty] | · Uitmuntende UV stabiliteit
· Optisch zuiver | [10 empty] | · Goed te bedrukken
· Grote flexibiliteit in productie | [10 empty] | · Brand helemaal schoon op
· Grotere diktetolerantie dan Eniglas XT
Eniglas GEG helder (s.g. 1,19 g/cm³)
Afmeting (mm) |  |  |  | Dikte (mm)
|  |  |  | 2 | 2,5 | 3 | 4 | 5 | 6 | 8 | 10 | 12 | 15 | 20 | 25 | 30 | 35
3050 | x | 2030 |  | o | o | x | x | x | x | x | x | x | x | x | x | x
3000 | x | 2000 | [14 empty] | o
x = voorraad Enista |  |  |  | o = fabrieksvoorraad
Eniglas GEG opaal (s.g. 1,19 g/cm³)
Kleur |  |  | Lichtdoorlaat-3mm |  |  |  | Afmeting (mm) | [5 empty] | Dikte (mm)
[13 empty] | 3 | 4 | 5 | 6 | 8 | 10 | 30
Opaal 2000 |  |  | 71% |  |  |  | 3050 | x | 2030 |  |  |  | x | o | o | o | o | o
Opaal 2013 |  |  | 68% | [15 empty] | o
Opaal 4000 |  |  | 41% |  |  |  | 3050 | x | 2030 |  |  |  | o | o | o | o | o | o
Opaal 4005 |  |  | 37% |  |  |  | 3050 | x | 2030 |  |  |  | o | o | o |  |  | o
Opaal 4018 |  |  | 52% |  |  |  | 3050 | x | 2030 |  |  |  | o | o
Opaal 4029 |  |  | 30% |  |  |  | 3050 | x | 2030 |  |  |  | x | x | x | x | x | x
x = voorraad Enista |  |  |  | o = fabrieksvoorraad
Eniglas GEG opaak (s.g. 1,19 g/cm³)
Kleur |  |  | Lichtdoorlaat-3mm |  |  |  | Afmeting (mm) | [5 empty] | Dikte (mm)
[13 empty] | 3 | 4 | 5 | 6 | 8 | 10
Wit 3014 |  |  | 5% |  |  |  | 3050 | x | 2030 |  |  |  | x | x | x | x | x | x
Zwart 3945 |  |  | <1% |  |  |  | 3050 | x | 2030 |  |  |  | x | x | x | o | o | o
Grijs 3924 |  |  | <1% |  |  |  | 3050 | x | 2030 |  |  |  | o
x = voorraad Enista |  |  |  | o = fabrieksvoorraad
Eniglas GEG transparante kleuren (s.g. 1,19 g/cm³)
Kleur |  |  | Lichtdoorlaat-3mm |  |  |  | Afmeting (mm) | [5 empty] | Dikte (mm)
[13 empty] | 3 | 4 | 5 | 6 | 8 | 10
Geel 1201 |  |  | 61% |  |  |  | 3050 | x | 2030 |  |  |  | o
Oranje 1303 |  |  | 40% |  |  |  | 3050 | x | 2030 |  |  |  | o
Bruin 1433 |  |  | 57% |  |  |  | 3050 | x | 2030 |  |  |  | o | o | o
Groen 1504 |  |  | 28% |  |  |  | 3050 | x | 2030 |  |  |  | o
Rood 1617 |  |  | 19% |  |  |  | 3050 | x | 2030 |  |  |  | o
Blauw 1819 |  |  | 22% |  |  |  | 3050 | x | 2030 |  |  |  | o
Blauw 1861 |  |  | 51% |  |  |  | 3050 | x | 2030 |  |  |  | o |  | o |  | o
Blauw 1875 |  |  | 72% |  |  |  | 3050 | x | 2030 |  |  |  | o | o
Grijs 1917 |  |  | 18% |  |  |  | 3050 | x | 2030 |  |  |  | o |  | o
Grijs 1961 |  |  | 43% |  |  |  | 3050 | x | 2030 |  |  |  | o |  | o |  |  | o
x = voorraad Enista |  |  |  | o = fabrieksvoorraad
Eniglas GEG transparante kleuren fluor (s.g. 1,19 g/cm³)
Kleur |  |  | Lichtdoorlaat-3mm |  |  |  | Afmeting (mm) | [5 empty] | Dikte (mm)
3
Fluor Geel 1271 |  |  | 69% |  |  |  | 3050 | x | 2030 |  |  |  | o
Fluor Oranje 1371 |  |  | 56% |  |  |  | 3050 | x | 2030 |  |  |  | o
Fluor Groen 1571 |  |  | 37% |  |  |  | 3050 | x | 2030 |  |  |  | o
Fluor Rood 1641 |  |  | 76% |  |  |  | 3050 | x | 2030 |  |  |  | o
Fluor Blauw 1871 |  |  | 75% |  |  |  | 3050 | x | 2030 |  |  |  | o
x = voorraad Enista |  |  |  | o = fabrieksvoorraad
Eniglas GEG translucente kleuren (s.g. 1,19 g/cm³)
Kleur |  |  | Lichtdoorlaat-3mm |  |  |  | Afmeting (mm) | [5 empty] | Dikte (mm)
3
Geel 4201 |  |  | 22% |  |  |  | 3050 | x | 2030 |  |  |  | o
Oranje 4317 |  |  | 17% |  |  |  | 3050 | x | 2030 |  |  |  | o
Groen 4503 |  |  | 3% |  |  |  | 3050 | x | 2030 |  |  |  | o
Groen 4517 |  |  | 11% |  |  |  | 3050 | x | 2030 |  |  |  | o
Rood 4606 |  |  | 15% |  |  |  | 3050 | x | 2030 |  |  |  | o
Rood 4629 |  |  | 10% |  |  |  | 3050 | x | 2030 |  |  |  | o
Blauw 2819 |  |  | 11% |  |  |  | 3050 | x | 2030 |  |  |  | o
Blauw 4814 |  |  | 12% |  |  |  | 3050 | x | 2030 |  |  |  | o
x = voorraad Enista |  |  |  | o = fabrieksvoorraad
Eniglas GEG translucente kleuren LED-geschikt (s.g. 1,19 g/cm³)
Kleur |  |  | Lichtdoorlaat-3mm |  |  |  | Afmeting (mm) | [5 empty] | Dikte (mm)
3
Opaal 2021 LED |  |  | 59% |  |  |  | 3050 | x | 2030 |  |  |  | o
x = voorraad Enista |  |  |  | o = fabrieksvoorraad
Eniglas GEG eenzijdig mat (s.g. 1,19 g/cm³)
Kleur | [6 empty] | Afmeting (mm) | [5 empty] | Dikte (mm)
[13 empty] | 3 | 4 | 5
Helder 1000 MAT | [6 empty] | 3050 | x | 2030 |  |  |  | x | o | o
Wit 3014 MAT | [6 empty] | 3050 | x | 2030 |  |  |  | o | o | o
Zwart 3945 MAT | [6 empty] | 3050 | x | 2030 |  |  |  | x | o | x
x = voorraad Enista |  |  |  | o = fabrieksvoorraad
Eniglas GEG 2-zijdig gematteerd (s.g. 1,19 g/cm³)
Kleur |  |  | Lichtdoorlaat-3mm |  |  |  | Afmeting (mm) | [5 empty] | Dikte (mm)
[13 empty] | 3 | 4 | 5 | 6 | 8 | 10
Helder 1000 ARD |  |  | 89% |  |  |  | 3050 | x | 2030 |  |  |  | o | o | o | o | o | o
Opaal 2000 ARD |  |  | 60% |  |  |  | 3050 | x | 2030 |  |  |  | o | o | o | o | o | o
x = voorraad Enista |  |  |  | o = fabrieksvoorraad
Eniglas GEG Lumina 2050 - lichtverspreidende plaat (s.g. 1,19 g/cm³)
Afmeting (mm) |  |  |  | Dikte (mm)
|  |  |  | 4 | 5 | 6 | 8
3050 | x | 2030 |  | o | o | o | o
x = voorraad Enista |  |  |  | o = fabrieksvoorraad
Eniglas GEG Vision - geschikt als projectie scherm (s.g. 1,19 g/cm³)
Kleur | [6 empty] | Afmeting (mm) | [5 empty] | Dikte (mm)
4
Vision Front 3014 MAT | [6 empty] | 3050 | x | 2030 |  |  |  | o
Vision Rear 2950 MAT | [6 empty] | 3050 | x | 2030 |  |  |  | o
x = voorraad Enista |  |  |  | o = fabrieksvoorraad