## Eniglas XT
Leveringsprogramma
Eniglas XT - Acrylaat geëxtrudeerd
[19 empty] | Website: | www.enista.com
[19 empty] | Telefoon: | +31 (0)314 67 40 50
Eniglas geëxtrudeerd (XT) is een Acrylaatplaat (PMMA) die wordt geproduceerd door middel van het extrusieproces.
Vanwege het extrusieproces is het eenvoudig om naast de standaard afmeting (3050x2050mm) ook andere afmetingen te produceren.
De Eniglas XT platen zijn aan beide zijden voorzien van een beschermende Polyetheen folie.
Enkele eigenschappen van Eniglas Acrylaat XT:
· Optisch minder zuiver dan Eniglas gegoten | [10 empty] | · Goede UV stabiliteit
· Meer spanning in de plaat dan Enoglas gegoten | [10 empty] | · Goed te bedrukken
· Kleine diktetolerantie; | [10 empty] | · Brand helemaal schoon op
1,5mm tot 3mm +/- 10%
3mm tot 25mm +/- 5%
Vanaf 25mm +/- 3%
Eniglas XT helder (s.g. 1,19 g/cm³)
Afmeting (mm) |  |  |  | Dikte (mm)
|  |  |  | 1,5 | 2 | 2,5 | 3 | 4 | 5 | 6 | 8 | 10 | 12 | 15 | 20 | 25
2050 | x | 1250 |  |  | o |  | o | o | o | o
3050 | x | 2050 |  | o | x | o | x | x | x | x | x | x | o | o | o | o
x = voorraad Enista |  |  |  | o = fabrieksvoorraad
Eniglas XT opaal FE50 - Lichtdoorlaat 26% (s.g. 1,19 g/cm³)
Afmeting (mm) |  |  |  | Dikte (mm)
|  |  |  | 2 | 3 | 4 | 5
3050 | x | 2050 |  | x | x | x | x
4050 | x | 2050 |  |  | x | x | o
x = voorraad Enista |  |  |  | o = fabrieksvoorraad
Eniglas XT opaal/wit (s.g. 1,19 g/cm³)
Kleur |  |  | Lichtdoorlaat 3mm |  |  |  | Afmeting (mm) | [5 empty] | Dikte (mm)
[12 empty] | 2 | 3 | 4 | 5 | 6 | 8 | 10
Opaal WO 075 |  |  | 75% |  |  |  | 3050 | x | 2050 |  |  | o | o | o | o
Opaal WO 047 |  |  | 47% |  |  |  | 3050 | x | 2050 |  |  | o | o
Opaal WO 035 |  |  | 35% |  |  |  | 3050 | x | 2050 |  |  |  | o |  | o
Opaal WO 025 |  |  | 25% |  |  |  | 3050 | x | 2050 |  |  | o | o | o | o
Opaal WS 025 |  |  | 25% |  |  |  | 3050 | x | 2050 |  |  | o | o | o | o | o | o | o
Opaal WL 053 LED |  |  | 53% |  |  |  | 3050 | x | 2050 |  |  |  | o | o
Wit 004 |  |  | 4% |  |  |  | 3050 | x | 2050 |  |  | o | o | o | o
x = voorraad Enista |  |  |  | o = fabrieksvoorraad
Eniglas XT kleuren (s.g. 1,19 g/cm³)
Kleur |  |  | Lichtdoorlaat |  |  |  | Afmeting (mm) | [5 empty] | Dikte (mm)
[12 empty] | 3 | 4 | 5 | 10
Zwart 910 |  |  | <1% |  |  |  | 3050 | x | 2050 |  |  | o | o | o
Bruin |  |  | 50% |  |  |  | 3050 | x | 2050 |  |  | o |  | o
Groen |  |  | 90% |  |  |  | 3050 | x | 2050 |  |  | o |  | o | o
x = voorraad Enista |  |  |  | o = fabrieksvoorraad
Eniglas XT Anti-Reflex (s.g. 1,19 g/cm³)
Afmeting (mm) |  |  |  | Dikte (mm)
|  |  |  | 2 | 3 | 4
3050 | x | 2050 |  | x | x | o
x = voorraad Enista |  |  |  | o = fabrieksvoorraad
Eniglas XT Soft Tone - 2-Zijdig gematteerd (s.g. 1,19 g/cm³)
Kleur |  |  | Lichtdoorlaat |  |  |  | Afmeting (mm) | [5 empty] | Dikte (mm)
[12 empty] | 3 | 4 | 5 | 6
Helder |  |  | 88% |  |  |  | 3050 | x | 2050 |  |  | o | o | o | o
Opaal 075 |  |  | 75% |  |  |  | 3050 | x | 2050 |  |  | o | o | o | o
x = voorraad Enista |  |  |  | o = fabrieksvoorraad
Eniglas XT helder UVT - UV-doorlatend (s.g. 1,19 g/cm³)
Afmeting (mm) |  |  |  | Dikte (mm)
|  |  |  | 2 | 3
3050 | x | 2050 |  | o | o
x = voorraad Enista |  |  |  | o = fabrieksvoorraad
Eniglas XT Slagvast (s.g. 1,19 g/cm³)
Kleur |  |  | Lichtdoorlaat |  |  |  | Afmeting (mm) | [5 empty] | Dikte (mm)
[12 empty] | 2 | 3 | 4 | 5 | 6
610 helder |  |  | 90% |  |  |  | 3050 | x | 2050 |  |  | o | o | o | o | o
610 opaal 026 |  |  | 25% |  |  |  | 3050 | x | 2050 |  |  |  | o | o
620 helder |  |  | 91% |  |  |  | 3050 | x | 2050 |  |  |  |  | o
630 helder |  |  | 91% |  |  |  | 3050 | x | 2050 |  |  | o | o | o | o
x = voorraad Enista |  |  |  | o = fabrieksvoorraad
Eniglas XT spiegel - zilver (s.g. 1,19 g/cm³)
Afmeting (mm) |  |  |  | Dikte (mm)
|  |  |  | 3 | 6
2440 | x | 1220 |  | o | o
3050 | x | 2030 |  | x
x = voorraad Enista |  |  |  | o = fabrieksvoorraad
*Andere kleuren spiegel zijn op aanvraag leverbaar*