## Enipor
Leveringsprogramma
Enipor - Geschuimd PVC
[15 empty] | Website: | www.enista.com
[15 empty] | Telefoon: | +31 (0)314 67 40 50
Enipor hard PVC schuimplaten onderscheiden zich door het bijzonder lage gewicht dat door het speciale productie procedé wordt bereikt.
Op aanvraag kan Enipor afhankelijk van de toepassing in verschillende gewichtsklassen worden aangeboden.
Ons standaard programma omvat de volgende leveringsmogelijkheden:
Enipor K (wit) |  |  |  | Soortelijke massa +/- 0,50 g/cm³ met een open celstructuur.
Enipor K (kleuren) |  |  |  | Soortelijke massa +/- 0,60 g/cm³ met een open celstructuur.
Enipor 550 |  |  |  | Dit is een plaatmateriaal op basis van het z.g.n. CELUCA procedé, dit wil zeggen dat de soortelijke massa
per dikte kan variëren. Het oppervlak heeft in tegenstelling tot de andere platen een gesloten glad oppervlak.
Enipor platen kunnen zowel voor binnen als buitentoepassing worden gebruikt. De platen zijn UV gestabiliseerd. Bij buitentoepassing
van gekleurde platen adviseren wij echter de platen met een UV beschermende lak te behandelen om verkleuring te voorkomen.
Diktetoleranties:
Enipor K wit | [12 empty] | Enipor K kleuren
Nominale dikte (mm) | [5 empty] | Tolerantie (mm) | [6 empty] | Nominale dikte (mm) |  | Tolerantie (mm)
2 | [5 empty] | +0,10 / -0,25 | [6 empty] | 3 |  | +/- 0,25
3 | [5 empty] | +0,10 / -0,30 | [6 empty] | 5 |  | +/- 0,35
4 | [5 empty] | +0,10 / -0,35 | [6 empty] | 8 |  | +/- 0,50
5 | [5 empty] | +0,10 / -0,40
6 | [5 empty] | +0,10 / -0,50
8 | [5 empty] | +0,10 / -0,55
10 | [5 empty] | +0,10 / -0,70
Enipor 550
Nominale dikte (mm) | [5 empty] | Tolerantie (mm)
10 | [5 empty] | +/- 0,30
19 | [5 empty] | +/- 0,60
24 | [5 empty] | +/- 0,80
Enipor wit K (s.g. 0,50 g/cm³)
Afmeting (mm) |  |  |  | Dikte (mm)
|  |  |  | 2 | 3 | 4 | 5 | 6 | 8 | 10
2440 | x | 1220 |  | o | x | o | x | o | o | o
3050 | x | 1220 |  | x | o | o | o | o | o | o
3050 | x | 1560 |  | o | x | o | x | o | o | x
3050 | x | 2050 |  | x | x | x | x | x | x | x
4050 | x | 2050 |  | o | x | o | x | o | o | x
x = voorraad Enista |  |  |  | o = fabrieksvoorraad
Enipor wit K 662 (s.g. 0,60 g/cm³)
Afmeting (mm) |  |  |  | Dikte (mm)
1
2440 | x | 1220 |  | x
3050 | x | 1220 |  | o
3050 | x | 1560 |  | o
x = voorraad Enista |  |  |  | o = fabrieksvoorraad
Enipor K - Gekleurde platen (s.g. 0,60 g/cm³)
Kleur | [6 empty] | Afmeting (mm) |  |  |  |  | Dikte (mm)
[12 empty] | 3 | 5 | 8
Lichtgrijs 140 |  |  | ±RAL 7038 |  |  |  | 3050 | x | 1220 |  |  | x | x | x
Donkergrijs 191 |  |  | ±RAL 7037 |  |  |  | 3050 | x | 1220 |  |  | x | x
Zwart 991 |  |  | ±RAL 9011 |  |  |  | 3050 | x | 1220 |  |  | o | o | x
Zwart 991 |  |  | ±RAL 9011 |  |  |  | 3050 | x | 1560 |  |  | x | x
Okergeel 750 |  |  | ±RAL 1003 |  |  |  | 3050 | x | 1220 |  |  | x | x
Geel 791 |  |  | ±RAL 1018 |  |  |  | 3050 | x | 1220 |  |  | x | x
Rood 491 |  |  | ±RAL 3000 |  |  |  | 3050 | x | 1220 |  |  | x | x | x
Groen 591 |  |  | ±RAL 6024 |  |  |  | 3050 | x | 1220 |  |  | x | x
Donkerblauw 850 |  |  | ±PMS 288 C |  |  |  | 3050 | x | 1220 |  |  | x | x
Lichtblauw 891 |  |  | ±PMS 300 U |  |  |  | 3050 | x | 1220 |  |  | x | x | x
x = voorraad Enista |  |  |  | o = fabrieksvoorraad
Enipor wit 550 - Integraal schuimplaat - Glad oppervlak (s.g. 0,50 - 0,55 g/cm³)
Afmeting (mm) |  |  |  | Dikte (mm)
|  |  |  | 10 | 13 | 15 | 17 | 19 | 24 | 28 | 30
2000 | x | 1000 |  | o
2500 | x | 1000 |  | o
3000 | x | 1000 |  | o
3000 | x | 1250 |  | o | o | o | o | o | o | o | o
3000 | x | 1560 | [5 empty] | x
4000 | x | 1250 | [5 empty] | o
4000 | x | 1560 | [5 empty] | o
x = voorraad Enista |  |  |  | o = fabrieksvoorraad