## Leveringsprogramma PP
Leveringsprogramma
Polypropyleen
Akylite/Akyprint/Eniprop/Easyprint
[9 empty] | Website: | www.enista.com
[9 empty] | Telefoon: | +31 (0)314 67 40 50
Akylite is een polypropyleenplaat die ondanks het zeer lage gewicht toch voldoende stijfheid heeft. De kern bestaat uit vacuümgetrokken
polypropyleen en de buiten zijden hebben een licht gestructureerd oppervlak vergelijkbaar met de PVC schuimplaten. Het materiaal wordt speciaal
geproduceerd om éénzijdig te drukken en printen en heeft een corona behandeling ondergaan. Het is een 100% recyclebaar materiaal.
Akyprint is een polypropyleenplaat die ondanks het zeer lage gewicht een zeer goede stijfheid heeft. De kern bestaat uit vacuümgetrokken
polypropyleen (noppenstructuur) en de buiten zijden hebben een licht gestructureerd oppervlak vergelijkbaar met de PVC schuimplaten.
Akyprint wordt speciaal geproduceerd om dubbelzijdig te drukken en printen en heeft een Corona behandeling ondergaan.
Het materiaal is geschikt voor buiten toepassingen en is 100% recyclebaar
Eigenschappen:
- Diktetolerantie: | [5 empty] | +/- 5% | - Gewichtstolerantie: | +/- 10%
- Lengtetolerantie: | [5 empty] | +/- 2% | - Noppendiameter: | 4mm
- Breedtetolerantie: | [5 empty] | +/- 1% | - Temperatuursbestendigheid: | -20 tot +90°C
Akylite wit - 2 zijden PP met honingraat kern (s.g. 600 gr/m²)
Afmeting (mm) |  |  | Dikte (mm)
2,9
3050 | x | 2050 | x
x = voorraad Enista |  |  | o = fabrieksvoorraad
Akyprint wit - 2 zijden PP met honingraat kern - 2 zijden bedrukken
Afmeting (mm) |  |  | Dikte (mm)
|  |  | 3,3 | 5,4
3050 | x | 2050 | x | o
Soortelijk gewicht: |  |  | 3,3mm = 900 gr/m² 5,4mm = 1600 gr/m²
x = voorraad Enista |  |  | o = fabrieksvoorraad
Eniprop wit - PP kanaalplaten (s.g. 680 gr/m²)
Afmeting (mm) |  |  | Dikte (mm)
4
1410 | x | 1010 | x
1010 | x | 1410 | x
x = voorraad Enista |  |  | o = fabrieksvoorraad
Easyprint wit - Geëxtrudeerd PS schuim met aan beide zijden 1mm PP
Afmeting (mm) |  |  | Dikte (mm)
|  |  | 5 | 10 | 15 | 19
2440 | x | 1220 | o | o | o | o
3050 | x | 1530 | x | x | o | o
3050 | x | 2030 | x | x | o | o
4050 | x | 2030 | o | o | o | o
Soortelijk gewicht: |  |  | 5mm = 1990 gr/m² 10mm = 2130 gr/m²
15mm = 2300 gr/m² 19mm = 2430 gr/m²
x = voorraad Enista |  |  | o = fabrieksvoorraad